## Splicing
날짜 | 융착기 | 프로그램/모드 | Fiber A | Fiber B | Prefuse power | Prefuse time (ms) | Gap (µm) | Overlap (µm) | Arc power | Arc time (ms) | Arc 2 power | Arc 2 time (ms) | Offset (µm) | Splice loss (dB) | 결과 | 비고
2026-10-10 | P100+ | 250기본 | 200/220MMF | 20/400 BC |  |  |  |  | 200 | [5 empty] | 200W 지날때 53도 (너무 높음)
2026-10-12 | (융착기 모델) | SMF 기본 | SMF-28 | GRIN 50 | 0 | 0 | 0 | 0 | -100 | -1000 | 0 | 0 | 0 | 0 | 0 | 모든 수치는 증감분
2026-10-13 | P100+ | 250기본 | 200/220MMF | 20/400 BC |  |  |  |  | 0 | 1000 |  |  |  |  | angles <0.4, 200W지날 때, 25도

## Cleaver
날짜 | 클리버 모델 | Fiber 종류 | Cladding 직경 (µm) | Cleave L (mm) | Tension (g) | Blade 위치 | Blade 사용 횟수 | Cleave angle (°) | 끝면 상태 | 결과 | 비고
2026-10-13 | 바이트란 | 20/400(BC社) | 400 | 4 | 1155 |  |  |  | 0.3도 | OK
| 바트란 | 200/220 | 220 | 9 | ? |  |  |  | <0.3도 | OK

## NA Measure
번호 | 날짜 | Fiber | NA(Spec sheet) | Divergence Angle (msrd) | NA (msrd) | Simulated | 비고 | 비고2
1 | 2026-10-12 | 200/220 MMF | 0.22 | 9.97 | 0.173 |  | x1, y1 로 기하적으로 계산 | at 976
1 | 2026-10-13 | SMF+NCF+Grin(50) 1+1mm | x | 0.85 | 0.015 | x | 그외 발산 큰 스펙클도 관찰 | at red
2 |  | SMF28 | 0.14 | 6.56 | 0.11 | x |  | at red
3 |  | SMF28+NCF 1mm | x | 5.14 | 0.09 | x | 고차모드와 근본모드 나뉨 | at red
4 |  | 400 DCF-BC社-cladding removed | 0.065 | 3.3 | 0.057 | x |  | at 976

## CPS heat load
번호 | 날짜 | CPS | 부하(W) | 지속시간(분:초) | CPS온도 | 쿨링환경 | 비고
1 | 2026-10-12 | 20/400 BC-CPS | 200 | 1:00 | 39.6 | 워터 | 10 A~200 W
2 | 2026-10-13 | 20/400 BC-CPS

## 작성 안내
작성 안내
1. Splicing / Cleaver 시트의 1행은 헤더이고, 2행부터 한 줄에 한 번의 작업을 기록합니다.
2. 헤더 이름과 열은 자유롭게 바꾸거나 추가해도 웹페이지에 그대로 표시됩니다.
3. 2행은 형식 예시(임의 값)입니다. 실제 기록할 때 지우고 쓰세요.
4. 셀에 하이퍼링크(사진, 스펙트럼 파일 등)를 걸면 웹에서 클릭 가능한 링크로 보입니다.
5. 시트를 추가하면 웹페이지에 탭이 자동으로 생깁니다. 이 안내 시트는 지워도 됩니다.